## BosForm
BASINÇ TESTİ (Sadece ϕ = ϕ' = 0 olan suya doygun kil zemin için yapılır) |  | Düşey yerdeğiştirme (ΔL, cm) | Normal genleme (ε = ΔL/L) | Düzeltilmiş numune kesit alanı (Ac = A0/(1-ε) , cm2) | Düşey yük (N, kN) | Normal geilme (σ = N/Ac)
Zemin numunesinin görsel tanımı =
Zemin numunesinin alındığı lokasyon =
Sondaj no =
Zemin numunesinin alındığı derinlik =
Zemin numunesi no =
Test no =
Test günü =
Test saati =
Testi yapan =
TEST SIRASINDA YAPILAN ÖLÇMELER
Test numunesinin boyu (cm) =
Müsaade edilen maksimum normal genleme | 0.2
Test numunesinin çapı (cm) =
Test numunesinin başlangıç kesit alanı (A0, cm2) =
Test numunesinin suya doygun kütlesi (M, gram) =
Test numunesinin su muhtevası (w, Birimsiz) =
TESTTEN SONRA YAPILAN HESAPLAR
Normal gerilmenin maksimum değeri (Maks(σ), (kN/cm2) =
Drene olmamış kohezyon (cu =c = Maks(σ)/2, kN/cm2) = |  | Not: Eğer ε = 0.2'ye karşılık gelen bir σ olursa, cu = c hesabı için o alnır.
Not: Kırmızı ile yazılan değerler hesaplanan değerlerdir.

## Hesaplar
BASINÇ TESTİ (Sadece ϕ = ϕ' = 0 olan suya doygun kil zemin için yapılır) |  | Düşey yerdeğiştirme (ΔL, cm) | Normal genleme (ε = ΔL/L) | Düzeltilmiş numune kesit alanı (Ac = A0/(1-ε) , cm2) | Düşey yük (N, kN) | Normal geilme (σ = N/Ac)
Zemin numunesinin görsel tanımı = | Açık kahverengi renkli kil | 0 | 0 | 7.0686 | 0 | 0
Zemin numunesinin alındığı lokasyon = | Ulubey, Uşak. | 0.01 | 0.0013333 | 7.078 | 3.168 | 0.44758
Sondaj no = | Yok | 0.02 | 0.0026667 | 7.0875 | 10.032 | 1.4155
Zemin numunesinin alındığı derinlik = | Yok | 0.03 | 0.004 | 7.097 | 13.728 | 1.9343
Zemin numunesi no = | 3 | 0.04 | 0.0053333 | 7.1065 | 15.312 | 2.1547
Test no = | 1 | 0.06 | 0.008 | 7.1256 | 17.688 | 2.4823
Test günü = | 2022-10-27 | 0.08 | 0.010667 | 7.1448 | 19.536 | 2.7343
Test saati = | 17:00 | 0.1 | 0.013333 | 7.1641 | 20.592 | 2.8743
Testi yapan = | Göksel Nurşencanoğlu | 0.12 | 0.016 | 7.1835 | 21.384 | 2.9768
TEST SIRASINDA YAPILAN ÖLÇMELER |  | 0.14 | 0.018667 | 7.203 | 21.912 | 3.042
Test numunesinin boyu (L, cm) = | 7.5 | 0.16 | 0.021333 | 7.2227 | 22.44 | 3.1069
Müsaade edilen maksimum normal genleme | 0.2 | 0.18 | 0.024 | 7.2424 | 22.704 | 3.1349
Test numunesinin çapı (D, cm) = | 3 | 0.2 | 0.026667 | 7.2622 | 22.704 | 3.1263
Test numunesinin başlangıç kesit alanı (A0, cm2) = | 7.0686 | 0.24 | 0.032 | 7.3023 | 22.176 | 3.0369
Test numunesinin suya doygun kütlesi (M, gram) = | 149.8 | 0.28 | 0.037333 | 7.3427 | 21.912 | 2.9842
Test numunesinin su muhtevası (w, Birimsiz) = | 0.12 | 0.32 | 0.042667 | 7.3836 | 21.912 | 2.9677
TESTTEN SONRA YAPILAN HESAPLAR |  | 0.36 | 0.048 | 7.425 | 21.384 | 2.88
Normal gerilmenin maksimum değeri (Maks(σ), (kN/cm2) = | 3.135
Drene olmamış kohezyon (cu =c = Maks(σ)/2, kN/cm2) = | 1.5675
Not: Kırmızı ile yazılan değerler hesaplanan değerlerdir. |  | Not: Eğer ε = 0.2'ye karşılık gelen bir σ olursa, cu = c hesabı için o alnır.