## BosForm
HİDROLİK YÜKSEKLİĞİN SABİT OLDUĞU ZEMİN GEÇİRİMLİLİK TESTİ
Zemin numunesinin görsel tanımı =
Zemin numunesinin alındığı lokasyon =
Sondaj no =
Zemin numunesinin alındığı derinlik =
Zemin numunesi no =
Test no =
Test günü =
Test saati =
Testi yapan =
LABORATUVARDAKİ ÖLÇMELER
Deneme no = | 1 | 2 | 3 | 4 | 5
İçi boş test ekipmanı kütlesi (M1, gram) =
İçi kuru zemin numunesi dolu test ekipmanı kütlesi (M2, gram) =
Zemin numunesi çapı (D, cm) =
Zemin numunesi yüksekliği = Zemin içinde suyun takip ettiği yolun uzunluğu (L, cm) =
Test suyu sıcaklığı (T, ⁰C)
Hidrolik yükseklik 1 (h1, cm) =
Hidrolik yükseklik 2 (h2, cm) =
Deşarj edilen toplam su miktarı (Q , cm3) =
Suyun deşarj süresi (t,s) =
20⁰C'deki suyun viskozite katsayısı (η20) =
HESAPLAR
Deneme no = | 1 | 2 | 3 | 4 | 5
Kuru zeminin kütlesi (M3, gram) = M2-M1 =
Kuru zemin numunesinin kesit alanı (A, cm2) = π∙D2/4 =
Kuru zemin numunesinin hacmi (V, cm3) = A∙L =
Kuru zemin yoğunluğu ((ρd)zemin, gram/cm3) =M3/V
Hidrolik yükseklik farkı (Δh, cm) = h1-h2 =
Hidrolik eğim (i, birimsiz) = Δh/L =
Suyun debisi (q, cm3/s) = Q/t =
Test sıcaklığındaki permeabilite katsayısı (kT, cm/s) = q/(A∙i) =
Test sıcaklığındaki suyun viskozite katsayısı (ηT) =
20C'deki permeabilite katsayısı (k20, cm/s) = kT∙ηT/η20 =

## Hesaplar
HİDROLİK YÜKSEKLİĞİN SABİT OLDUĞU ZEMİN GEÇİRİMLİLİK TESTİ | [5 empty] | Suyun sıcaklığı (T, ⁰C) | Suyun viskozitesi (ηT, gram/(cm∙s))
Zemin numunesinin görsel tanımı = | [5 empty] | 4 | 0.01567
Zemin numunesinin alındığı lokasyon = | [5 empty] | 16 | 0.01111
Sondaj no = | [5 empty] | 17 | 0.01083
Zemin numunesinin alındığı derinlik = | [5 empty] | 18 | 0.1056
Zemin numunesi no = | [5 empty] | 19 | 0.0103
Test no = | [5 empty] | 20 | 0.01005
Test günü = | [5 empty] | 21 | 0.00981
Test saati = | [5 empty] | 22 | 0.00958
Testi yapan = | [5 empty] | 23 | 0.00936
LABORATUVARDAKİ ÖLÇMELER | [5 empty] | 24 | 0.00914
Deneme no = | 1 | 2 | 3 | 4 | 5 | 25 | 0.00894
İçi boş test ekipmanı kütlesi (M1, gram) = | 2065.2 |  |  |  |  | 26 | 0.00874
İçi kuru zemin numunesi dolu test ekipmanı kütlesi (M2, gram) = | 3085.8 |  |  |  |  | 27 | 0.00855
Zemin numunesi çapı (D, cm) = | 7.61 |  |  |  |  | 28 | 0.00836
Zemin numunesi yüksekliği = Zemin içinde suyun takip ettiği yolun uzunluğu (L, cm) = | 14.1 |  |  |  |  | 29 | 0.00818
Test suyu sıcaklığı (T, ⁰C) | 29 |  |  |  |  | 30 | 0.00801
Hidrolik yükseklik 1 (h1, cm) = | 109.855
Hidrolik yükseklik 2 (h2, cm) = | 15.875
Deşarj edilen toplam su miktarı (Q , cm3) = | 64
Suyun deşarj süresi (t,s) = | 30
20⁰C'deki suyun viskozite katsayısı (η20) = | 0.01005
HESAPLAR
Deneme no = | 1 | 2 | 3 | 4 | 5 | Kırmızı renkli hücreler hesaplanan değerlerdir.
Kuru zeminin kütlesi (M3, gram) = M2-M1 = | 1020.6
Kuru zemin numunesinin kesit alanı (A, cm2) = π∙D2/4 = | 45.4841
Kuru zemin numunesinin hacmi (V, cm3) = A∙L = | 641.3252
Kuru zemin yoğunluğu ((ρd)zemin, gram/cm3) =M3/V | 1.5914
Hidrolik yükseklik farkı (Δh, cm) = h1-h2 = | 93.98
Hidrolik eğim (i, birimsiz) = Δh/L = | 6.6652
Suyun debisi (q, cm3/s) = Q/t = | 2.1333
Test sıcaklığındaki permeabilite katsayısı (kT, cm/s) = q/(A∙i) = | 0.0070369
Test sıcaklığındaki suyun viskozite katsayısı (ηT) = | 0.00818
20C'deki permeabilite katsayısı (k20, cm/s) = kT∙ηT/η20 = | 0.0057276